## Berechnung
Maximale Drahtbruchzahl BLmax auf der Bezugslänge L eines Seiles
bezogen auf die Poissonverteilung bzw die Geburtsverteilung
Lit.: Feyrer, K.: Drahtseile. 2. Aufl., Berlin: Springer 2000, ISBN 3-540-67829-8, S. 233.....
Feyrer, K.: Wire Ropes, Berlin, New York: Springer 2007, ISBN 3-540-33821-7, p. 251.....
Die Poissonverteilung gilt, wenn die Drahtbrüche zufällig über der Seillänge verteilt sind.
Die Geburtsverteilung gilt, wenn Drahtbrüche bevorzugt in der Umgebung von bestehenden
Drahtbrüchen auftreten.
Im Eingabebereich können die Einträge in der gelb unterlegten Spalte geändert werden.
Freie Zeile für Einträge des Benutzers
Eingabebereich:
Gesamtzahl der Drahtbrüche auf der Seillänge l |  | Bges = | 200
Seillänge (Beanspruchungslänge) |  | l in m = | 1.2
Seildurchmesser |  | d in mm | 20
Relative Bezugslänge |  | L/d | 30
Relative Schrittlänge |  | delta l/d | 1
Varianzfaktor für Geburtsverteilung |  | nü = Var / BLm | 1.2
Ergebnis für Poissonverteilung
Max. Drahtbruchzahl in Bezugslänge L |  | BLmax = | 122
Untere maximale Drahtbruchzahl (5%) |  | BLmaxu | 116
Obere maximale Drahtbruchzahl (95%) |  | BLmaxo | 136
Ergebnis für Geburtsverteilung
(Näherungsgl. von Guojun Ren: Drahtbruchprozeß...Diss. Univ. Stuttgart 1996)
Maximale Drahtbruchzahl |  | BLGmax = | 124
Untere maximale Drahtbruchzahl (5%) |  | BLG maxu = | 117
Obere maximale Drahtbruchzahl (95%) |  | BLGmaxo = | 140
Abgeleitete Größen
Bezugslänge |  | L in m | 0.6
Seillängenverhältnis |  | l/L | 2
Mittlere Drahtbruchzahl BLm = Bges * L / l |  | BLm | 100
Anzahl der Schritte zur Drahtbruchzählung z = l / delta l |  | z | 60
Geltungsbereich und Zeichen
Mindest-Seillängenverhältnis |  |  | l/L >=2
Mindestanzahl der Schritte zur Erfassung der Drahtbruchzahl |  |  | z >=10
Max. zulässige mittlere Drahtbruchzahl |  |  | BLm<=100
Empfohlene Schrittlänge bei | visueller Inspektion |  | delta l = 1d
| magnetinduktiver Inspektion |  | delta l = 6d
Die mittlere Drahtbruchzahl BLm, die Varianz Var und die maximale Drahtbruchzahl BLmax sind
auf die Bezugslänge L bezogen. Die max. Drahtbruchzahl BLmax ist wahrscheinlich zu finden
in einem Fenster (mit der Bezugslänge L), das in Schritten mit der Länge delta l
über die Seillänge l bewegt wird.
Copyright: K. Feyrer, Institut für Fördertechnik, Holzgartenstr. 15 B, 70174 Stuttgart |  |  | 2008-06-01
Berichtigungen und Verbesserungsvorschläge erbeten an: obige Adresse oder e-mail feyrer@ift.uni-stuttgart.de

## Tabelle2 (hidden)
B | p | (1-p)z
100 | 0.5265622 | 28.40627 | BmL = | 100
101 | 0.5660285 | 26.03829
102 | 0.604721 | 23.71674 |  | 0.5152161
103 | 0.6422865 | 21.46281
104 | 0.6784072 | 19.29557
105 | 0.7128079 | 17.23153
106 | 0.7452613 | 15.28432
107 | 0.7755917 | 13.4645
108 | 0.8036753 | 11.77948
109 | 0.8294401 | 10.23359
110 | 0.8528627 | 8.828241
111 | 0.873964 | 7.562157
112 | 0.8928046 | 6.431725
113 | 0.9094776 | 5.431343
114 | 0.9241031 | 4.553815
115 | 0.9368209 | 3.790747
116 | 0.9477845 | 3.132929
117 | 0.9571551 | 2.570692
118 | 0.9650963 | 2.09422
119 | 0.9717696 | 1.693824
120 | 0.9773307 | 1.36016
121 | 0.9819266 | 1.084404
122 | 0.9856937 | 0.8583755
122 | 0.9856937 | 0.8583755
122 | 0.9856937 | 0.8583755
122 | 0.9856937 | 0.8583755
122 | 0.9856937 | 0.8583755
122 | 0.9856937 | 0.8583755
122 | 0.9856937 | 0.8583755
122 | 0.9856937 | 0.8583755
122 | 0.9856937 | 0.8583755
122 | 0.9856937 | 0.8583755
122 | 0.9856937 | 0.8583755
122 | 0.9856937 | 0.8583755
122 | 0.9856937 | 0.8583755
122 | 0.9856937 | 0.8583755
122 | 0.9856937 | 0.8583755
122 | 0.9856937 | 0.8583755
122 | 0.9856937 | 0.8583755
122 | 0.9856937 | 0.8583755
122 | 0.9856937 | 0.8583755
122 | 0.9856937 | 0.8583755
122 | 0.9856937 | 0.8583755
122 | 0.9856937 | 0.8583755
122 | 0.9856937 | 0.8583755
122 | 0.9856937 | 0.8583755
122 | 0.9856937 | 0.8583755
122 | 0.9856937 | 0.8583755
122 | 0.9856937 | 0.8583755
122 | 0.9856937 | 0.8583755
122 | 0.9856937 | 0.8583755
122 | 0.9856937 | 0.8583755
122 | 0.9856937 | 0.8583755
122 | 0.9856937 | 0.8583755
122 | 0.9856937 | 0.8583755
122 | 0.9856937 | 0.8583755
122 | 0.9856937 | 0.8583755
122 | 0.9856937 | 0.8583755

## Tabelle3 (hidden)
Bm | z | Bmax | Bmax nähe | nü
1 | 100 | 4 | 4.679321 | 1
0.1 | 100 | 1 | 2.188629 | 1 | 2
0.01 | 100 | 0 | 1.595608 | 1 | 1
0.01 | 1000 | 1 | 2.706407 | 1 | 2
0.5 | 1000 | 4 | 5.072508 | 1 | 5
1 | 1000 | 5 | 6.477616 | 1 | 6
2 | 1000 | 8 | 8.757632 | 1 | 8
3 | 1000 | 10 | 10.73982 | 1 | 10
5 | 1000 | 13 | 14.29735 | 1 | 14
10 | 1000 | 21 | 22.15956 | 1 | 22
20 | 1000 | 35 | 36.20732 | 1 | 36
40 | 1000 | 61 | 61.93173 | 1 | 61
1 | 100 | 4 | 4.679321 | 1 | 4
1 | 100 |  | 6.9959 | 2 | 6
5 | 100 | 11 | 11.55485 | 1 | 11
5 | 100 |  | 15.06251 | 2 | 15
10 | 100 | 18 | 18.70953 | 1 | 18
10 | 100 |  | 23.10969 | 2 | 23
20 | 100 | 31 | 31.75672 | 1 | 31
20 | 100 |  | 37.41906 | 2 | 37
|  |  | -1.097 | Tab 2.4 REN
BLmax | 0.8130081 |  | 2.97 | Tab 2.4 REN
122 | 0.2070142 | 116.7008 | 116 | 116
1 |  | 136.3468 | 136 | 136
122
122
124.6701 | 0.8333333
124 | 0.1823216 | 117.9832 | 117 | 117
1 |  | 140.2899 | 140 | 140
124
124
124
|  | Berechnung |  |  |  | Berechnung
Btot | 200 | G13 |  | L = | 0.6 | G22
l in m | 1.2 | G14 |  | l / L = | 2 | G23
d | 20 | G15 |  | BmL | 100 | G24
L / d | 30 | G16 |  | z | 60 | G25
delta l /d | 1 | G17
nÜ | 1.2 | G18 |  | BLmax | A30 Tab 3 | G28