## Berechnung
Seilbruchkräfte, metallischer Seilquerschnitt und
längenbezogene Seilmasse von Rundlitzenseilen
nach Entwurf DIN EN 12385: Litzenseile für allgemeine Verwendungszwecke
Im Eingabebereich können die Einträge in der gelb unterlegten Spalte geändert werden.
Beispiel
Eingabebereich:
Konstruktionsklasse |  | (6x7; 8x7; 6x19; 8x19; 6x36; 8x36;
|  | 6x35N; 6x19M; 6x37M; 18x7; 34x7) |  |  |  | 6x19M
Seileinlage |  | (FC; WC) |  |  |  | WC
Nennfestigkeit R0 in N/mm² |  |  |  |  | R0 in N/mm² | 1770
Seildurchmesser |  |  |  |  | d in mm | 16
Ergebnisse:
Längenbezogene Seilmasse m in g/m |  |  | 998.4 | m in kg/m |  | 0.9984
metallischer Querschnitt |  |  |  | Am in mm |  | 106.496
Rechnerische Bruchkraft |  |  |  | Fr in kN |  | 188.49792
Mindestbruchkraft |  |  |  | Fmin in kN |  | 144.09216
Durchmesserbezog. rechn. Seilbruchkraft |  |  |  | Fr/d² in N/mm² |  | 736.32
Durchmesserbez, Mindestseilbruchkraft |  |  |  | Fmin/d² in N/mm² |  | 562.86
Kurzzeichen und Definitionen:
6x19; 8x19; 6x36 und 8x36 |  | Parallelschlag: Filler, Warrington, Seale bzw. Warr.-Seale
N | für gedeckte Litzen
M | für Einfachlitzen (früher als Standardlitzen bezeichnet)
FC | Fasereinlage
WC | Stahleinlage | WSC für Seile 6x7; 18x7 und 34x7
IWRC oder ESWRC für die anderen Litzenseile
|  | WSC = | Stahllitzeneinlage
|  | IWRC = | Drahtseileinlage
|  | ESWRC = | Kunststoff umspritzte Drahtseileinlage
|  | PWRC = | Parallele Drahtseileinlage mit den Litzen
PWRC | Parallele Drahtseileinlage mit den Litzen (Querschnitt, Masse und Bruchkraft
sind gegenüber IWRC um 6% größer)
Copyright: K. Feyrer, Institut für Fördertechnik, Holzgartenstr. 15 B, 70174 Stuttgart |  |  |  |  | Stand 5. Mai 2001
Berichtigungen und Verbesserungsvorschläge erbeten an: obige Adresse oder e-mail feyrer@ift.uni-stuttgart.de
sq

## Tabelle2 (hidden)
|  |  | W | C | K
| FE+6x7 | F10 | 0.345 | 0.369 | 0.332
| FE+8x7 | F20 | 0.327 | 0.335 | 0.291
| FE+6x19 | F30 | 0.359 | 0.384 | 0.33
| FE+8x19 | F40 | 0.34 | 0.349 | 0.293
| FE+6x36 | F50 | 0.367 | 0.393 | 0.33
| FE+8x36 | F60 | 0.348 | 0.357 | 0.293
| FE+6x35N | F01 | 0.352 | 0.377 | 9.317
| FE+6x19M | F02 | 0.344 | 0.357 | 0.307
0 | FE+6x37M | F03 | 0.334 | 0.357 | 0.295
2 | FE+18x7 | F04 | 0.382 | 0.408 | 0.328
S | FE+34x7 | F05 | 0.39 | 0.416 | 0.318
S02 | SE+6x7 | S10 | 0.384 | 0.432 | 0.388
| SE+8x7 | S20 | 0.391 | 0.439 | 0.359
0.39 | SE+6x19 | S30 | 0.4 | 0.449 | 0.356
0.9984 | SE+8x19 | S40 | 0.407 | 0.457 | 0.356
| SE+6x36 | S50 | 0.409 | 0.46 | 0.356
0.416 | SE+8x36 | S60 | 0.417 | 0.468 | 0.356
| SE+6x35N | S01 | 0.392 | 0.441 | 0.345
0.318 | SE+6x19M | S02 | 0.372 | 0.418 | 0.332
| SE+6x37M | S03 | 0.372 | 0.418 | 0.319
| SE+18x7 | S04 | 0.401 | 0.433 | 0.328
| SE+34x7 | S05 | 0.401 | 0.428 | 0.318