## Berechnung
Seillebensdauer (Schwingspielzahl N) bis zum Bruch bei Zugschwellbeanspruchung
von offenen Spiralseilen 1x37 bis 1x292 und
Warr.-Seale-Seilen (IWRC; 6 Litzen, sZ); Kunststoffvergüsse als Seilendverb.
Lit.: Feyrer, K.: Drahtseile. 2. Aufl., Berlin: Springer 2000, ISBN 3 - 540 - 67829 - 8, S. 127.....
Feyrer, K.:Seillebensdauer unter Zugschwellbeanspruchung. DRAHT 47(1996) 3, S. 230-233
Wehking, K.-H. u. Klöpfer, A.: Lebensdauer und Ablegereifeerkennung von Drahtseilen.........
Draht 51 (2000) 2, S. 138 - 144 , mit Konstantenkorrektur in: Klöpfer, A.: Diss. UNI Stuttgart 2002
Casey, N. F.: The fatigue endurance of wire ropes .....OIPEEC Round Table, Delft Sept. 1993, pp. I-24 to I-49
Paton, A. G., N. F. Casey, J. Fairbairn, W. M. Banks: Advances .... Ocean Engineering 28 (2001) p. 491-518
Im Eingabebereich können die Einträge in der gelb unterlegten Spalte geändert werden. Zur Bestimmung
der Seilkonstruktion sind die in Klammer vorgegebenen Zeichen einzusetzen.
Freie Zeile für Einträge des Benutzers
Eingabebereich
Seilkonstruktion (SPIRAL; WS) |  | Spiral |  |  | (SPIRAL;WS) | Spiral
Seildurchmesser |  | d = |  |  | in mm | 20
Drahtzahl |  | z = |  |  |  | 37
Nennfestigkeit |  | R0 = |  |  | N/mm² | 1770
Seillänge |  | L = | in mm | 100000 | in m | 100
untere Seilzugkraft |  | Su = | in N | 30000 | in kN | 30
Schwingbreite Selzugkraft |  | 2Sa = | in N | 60000 | in kN | 60
obere Seilzugkraft |  | So = | in N | 90000 | in kN | 90
Abgeleitete Größen
bezogene Seilzugkraft in N/mm²: |  |  | Zugspannung in N/mm²:
unten | Su /d² = | 75 | unten | sigmau = | 127.5
oben | So /d² = | 225 | oben | sigmao = | 382.5
Schwingbreite 2Sa/d² = | 2Sa /d² = | 150 | Schwingbreite | 2 sigma a = | 255
met. Querschnitt Am = |  | 235.6194 | mm² | l/d = | 5000
rechn. Bruchkraft Fr = |  | 417.0464 | kN
Mindestbruchkraft Fmin |  | 362.8304 | kN
Ergebnisse
Mittlere Schwingspielzahl bis zum Bruch Nm = |  |  |  | 2750000 | Nmk = | 3490000
Schwingspielz. b. z. Bruch v. höchst.10% d.Seile N10= |  |  |  | 1200000 | N10k = | 1200000
Schwingspielz. b. z. Bruch v. höchst.1% d. Seile N1 = |  |  |  | 650000 | N1k = | 650000
Seilsicherheit nü = Fmin/So |  |  |  |  | nü = | 4.031449
Erläuterungen
Die Ergebnisse gelten im Rahmen der durchgeführten Versuche (mit Kunststoffvergüssen) für
SPIRAL | offene Spiralseile 1x37 bis 1x292, (Drahtzahl z = 37 bis 292), verzinkt,
Seildurchm. d = 4 bis 127 mm, Nennfestigkeit R0 = 1370 bis 1770 N/mm², geschmiert
WS | Warrington-Seale-Seile, IWRC, 6 Litzen, sZ, geschmiert, überwiegend verzinkt
Seildurchmesser d = 8 bis 127 mm, Nennfestigkeit R0 = 1570 bis 1960 N/mm²
6x36 für d <= 40 mm, 6x41 für d = 70 mm und 6x49 für d = 127mm
Es wird vorausgesetzt, dass der Bereich der Zeitfestigkeit bei 2 Millionen Schwingspielen endet.
Im Anschluss daran wird die Schwingspielzahl nach einer Wöhler-Lebensdauerlinie mit kleinerer
Steigung entsprechend dem Vorschlag von Haibach zu Nk korrigiert.
Copyright: K. Feyrer, Institut für Fördertechnik, Holzgartenstr. 15 B, 70174 Stuttgart | [5 empty] | 2017-01-01
Berichtigungen und Verbesserungsvorschläge erbeten an: obige Adresse oder e-mail feyrer@ift.uni-stuttgart.de

## Tabelle2 (hidden)
|  | Spiral |  |  |  | SW |  |  | 57x7
ND = | 2000000 | 4 - 127mm |  |  |  | 8 - 127mm |  |  | 40 - 127mm
d = | 50% | 10% | 1% |  | 50% | 10% | 1%
a0 = aG | 15.401 | 15.039 | 14.774 |  | 16.302 | 15.88305 | 15.56784 |  | 17.669
a1 = |  | -3.91 |  |  |  | -3.939 |  |  | -4.736
a2 = |  | 0.00118 |  |  |  | 0.00326 |  |  | -0.0011
a3 = |  | -3.7e-06 |  |  |  | -1.2e-05 |  |  | -1.6e-05
a4 = |  | -0.793 |  | -1.031717 |  | -1.18 |  |  | -0.849
a5 |  | 0.399 |  |  |  | 0
lgfL = | -0.1145471 | -0.1145471 | -0.1145471 |  | -0.1145471 | -0.1145471 | -0.1145471
z = | 37 |  | d = | 20
| 1 |  | l/d = | 5000 | fL = | 0.7681621 | 86.91304
Su/d² = | 75 | sigma u = | 127.5 |  | Su/d² = | 75 | sigma u = | 164.625
So/d² = | 225 | sigma o = | 382.5 |  | So/d² = | 225 | sigma o = | 493.875
2Sa/d² = | 150 | 2sigma a = | 255 |  | 2Sa/d² = | 150 | 2sigma a = | 329.25
lg 2Sac/d² = | 2.211536 | 2.118953 | 2.051178 | lg 2Sac/d² = | 2.165069 | 2.05871 | 1.978687 |  | 2.130679
2Sac/d² = | 162.7557 | 131.5082 | 112.5066 | 2Sac/d² = | 146.241 | 114.4747 | 95.21094 |  | 135.1073
lg N = | 6.439619 | 6.077619 | 5.812619 | lg N = | 6.257614 | 5.838664 | 5.523454 |  | 6.91162
N | 2752000 | 1196000 | 650000 | N | 1810000 | 690000 | 334000 |  | 8159000
Nk | 3490000 | 815000 | 281000 | Nk | 1680000 | 312000 | 88000 |  | 825000
|  | 1 |  |  |  | 2 | 1
| Nmk | 3490000 |  |  | Nmk | 1810000 | 2 |  | 8159000
| N10k | 1196000 |  |  | N10k | 690000 | 3
| N1k | 650000 |  |  | N1k | 334000 | 4
| Nm = | 2752000 |  |  | Nm = | 1810000
| N10 = | 1196000 |  |  | N10 = | 690000
| N1= | 650000 |  |  | N1= | 334000
| sigmau | 127.5 |  |  | sigmau | 164.625 | 5
| sigmao | 382.5 |  |  | sigmao | 493.875 | 6
| 2sigmaa | 255 |  |  | 2sigmaa | 329.25 | 7
| f = | 0.75 |  |  | f = | 0.58 | 8
| 4/f*Pi | 1.697653 |  |  |  | 2.195241 | 9
| R0 = | 1770 |  |  | R0 = | 1770 | 10
| Fr = | 417046.4 |  |  | Fr = | 322515.9 | 11
| Fr in kN | 417.0464 |  |  | Fr in kN | 322.5159 | 12
| k = | 0.87 |  |  | k = | 0.7821 | 13 |  | 0.072
| Fmin in kN | 362.8304 |  |  | Fmin in kN | 252.2397 | 14
| Am in mm² | 235.6194 |  |  | Am in mm² | 182.2124 | 15
lgs = |  | 0.214 |  |  |  | 0.266
kT10 |  | 1.696 |  |  |  | 1.575
Konstanten
| Gamma | a5 | kT | lgs | a0 | a0gamma
Spiral | 50% |  | 0 | 0.214 | 15.401 | 15.401
| 10% |  | 1.69 | 0.214 | 15.401 | 15.03934
| 1% |  | 2.93 | 0.214 | 15.401 | 14.77398
WS | 50% |  | 0 | 0.266 | 16.302 | 16.302
| 10% |  | 1.575 | 0.266 | 16.302 | 15.88305
| 1% |  | 2.76 | 0.266 | 16.302 | 15.56784
Mit Seilschlössern (L/d = 60)
| V50% | 1.2 | 0 | 0.306 | 16.302 | 15.61642 | 6.022361
| V10% | 1.9 | 1.575 | 0.306 | 16.302 | 15.19837 | 5.540411
| V 1% | 2.5 | 2.76 | 0.306 | 16.302 | 14.87389 | 5.177801
Mit Seilschlössern |  |  |  | V50% | V10% | V1%
lgsfV = | 0.306 |  | N>Nc NVA | 1053000 | 347000 | 151000
lgfV= | -0.3498 |  | lg 2Sac/d² = | 2.181768 | 2.059415 | 1.967358
alfa = | 22 |  | 2Sac/d² = | 151.9736 | 114.6607 | 92.75949
lk/d = | 5.8 |  | N <Nc NVB | 1094000 | 158000 | 37000
fV = | 0.4468893 | korrigiert: | NVk = | 1094000 | 347000 | 151000